## Hoja 1
MPH010 | m² | Solado de baldosas de hormigón.
Solado de baldosas de hormigón para exteriores, acabado bajorrelieve sin pulir, resistencia a flexión T, carga de rotura 7, resistencia al desgaste H, 40x40x4 cm, gris, para uso público en exteriores en zona de piscina, colocadas a pique de maceta con mortero. El precio no incluye la base de apoyo.
Código |  | Unidad | Descripción |  | Rendimiento |  | Precio unitario | Importe
1 |  |  | Materiales
mt09mor010c |  | m³ | Mortero de cemento CEM II/B-P 32,5 N tipo M-5, confeccionado en obra con 250 kg/m³ de cemento y una proporción en volumen 1/6. |  | 0.03 |  | 117.8 | 3.53
mt08cem011a |  | kg | Cemento Portland CEM II/B-L 32,5 R, color gris, en sacos, según UNE-EN 197-1. |  | 1 |  | 0.1 | 0.1
mt18bhd010leoa |  | m² | Baldosa de hormigón para exteriores, acabado superficial de la cara vista: bajorrelieve sin pulir, clase resistente a flexión T, clase resistente según la carga de rotura 7, clase de desgaste por abrasión H, formato nominal 40x40x4 cm, color gris, según UNE-EN 1339, con resistencia al deslizamiento/resbalamiento (índice USRV) > 45. |  | 1.05 |  | 11.54 | 12.12
mt01arp020a |  | kg | Arena natural, fina y seca, de 2 mm de tamaño máximo, exenta de sales perjudiciales, presentada en sacos. |  | 1 |  | 0.36 | 0.36
[5 empty] | Subtotal materiales: |  |  | 16.11
2 |  |  | Mano de obra
mo041 |  | h | Oficial 1ª construcción de obra civil. |  | 0.275 |  | 22.13 | 6.09
mo087 |  | h | Ayudante construcción de obra civil. |  | 0.275 |  | 21.02 | 5.78
mo023 |  | h | Oficial 1ª solador. |  | 0.275 |  | 22.13 | 6.09
mo061 |  | h | Ayudante solador. |  | 0.275 |  | 21.02 | 5.78
[5 empty] | Subtotal mano de obra: |  |  | 23.74
3 |  |  | Costes directos complementarios
|  | % | Costes directos complementarios |  | 2 |  | 39.85 | 0.8
Coste de mantenimiento decenal: 3,66€ en los primeros 10 años. |  |  |  |  | Costes directos (1+2+3): |  |  | 40.65
Referencia y título de la norma |  |  |  | Aplicabilidad(a) |  | Obligatoriedad(b) |  | Sistema(c)
EN 197-1:2011 |  |  |  | 172012 |  | 172013 |  | 1+
Cemento. Parte 1: Composición, especificaciones y criterios de conformidad de los cementos comunes.
EN 1339:2003 |  |  |  | 132004 |  | 132005 |  | 4
Baldosas de hormigón. Especificaciones y métodos de ensayo.
EN 1339:2003/AC:2006 |  |  |  | 112007 |  | 112007
(a) Fecha de aplicabilidad de la norma armonizada
(b) Fecha en que finaliza el período de coexistencia
(c) Sistema de evaluación y verificación de la constancia de las prestaciones