## Hoja 1
ANS015 | m² |  | Solera de hormigón autocompactante "HOLCIM".
Solera de hormigón con malla electrosoldada de 10 cm de espesor, realizada con hormigón HA-30/AC/12/XC3, Agilia Horizontal "HOLCIM", fabricado en central, y vertido con bomba, con malla electrosoldada superior como armadura de reparto, ME 20x20 Ø 5-5 B 500 T 6x2,20 UNE-EN 10080 y con malla electrosoldada inferior, ME 20x20 Ø 5-5 B 500 T 6x2,20 UNE-EN 10080, con acabado superficial mediante fratasadora mecánica; con juntas de retracción de 5 mm de espesor, mediante corte con disco de diamante. Incluso panel de poliestireno expandido de 3 cm de espesor, para la ejecución de juntas de dilatación. El precio no incluye la base de la solera.
Código |  | Unidad |  | Descripción | Rendimiento |  |  | Precio unitario | Importe
1 |  |  |  | Materiales
mt07aco020o |  | Ud |  | Separador homologado para malla electrosoldada inferior. | 2 |  |  | 0.48 | 0.96
mt07aco020n |  | Ud |  | Separador homologado para malla electrosoldada superior. | 2 |  |  | 1.06 | 2.12
mt07ame010d |  | m² |  | Malla electrosoldada ME 20x20 Ø 5-5 B 500 T 6x2,20 UNE-EN 10080. | 2.4 |  |  | 2.52 | 6.05
mt10hal010c |  | m³ |  | Hormigón HA-30/AC/12/XC3, Agilia Horizontal "HOLCIM", fabricado en central. | 0.105 |  |  | 162.5 | 17.06
mt16pea020c |  | m² |  | Panel rígido de poliestireno expandido, según UNE-EN 13163, mecanizado lateral recto, de 30 mm de espesor, resistencia térmica 0,8 m²K/W, conductividad térmica 0,036 W/(mK), para junta de dilatación. | 0.05 |  |  | 2.01 | 0.1
[5 empty] | Subtotal materiales: |  |  |  | 26.29
2 |  |  |  | Equipo y maquinaria
mq06fra010 |  | h |  | Fratasadora mecánica de hormigón. | 0.55 |  |  | 5.68 | 3.12
mq06cor020 |  | h |  | Equipo para corte de juntas en soleras de hormigón. | 0.182 |  |  | 10.64 | 1.94
mq06bhe010 |  | h |  | Camión bomba estacionado en obra, para bombeo de hormigón. | 0.004 |  |  | 190.4 | 0.76
[5 empty] | Subtotal equipo y maquinaria: |  |  |  | 5.82
3 |  |  |  | Mano de obra
mo045 |  | h |  | Oficial 1ª estructurista, en trabajos de puesta en obra del hormigón. | 0.001 |  |  | 23.03 | 0.02
mo092 |  | h |  | Ayudante estructurista, en trabajos de puesta en obra del hormigón. | 0.01 |  |  | 21.86 | 0.22
mo020 |  | h |  | Oficial 1ª construcción. | 0.02 |  |  | 22.13 | 0.44
mo113 |  | h |  | Peón ordinario construcción. | 0.02 |  |  | 20.78 | 0.42
mo077 |  | h |  | Ayudante construcción. | 0.01 |  |  | 21.02 | 0.21
[5 empty] | Subtotal mano de obra: |  |  |  | 1.31
4 |  |  |  | Costes directos complementarios
|  | % |  | Costes directos complementarios | 2 |  |  | 33.42 | 0.67
Coste de mantenimiento decenal: 2,39€ en los primeros 10 años. |  |  |  |  | Costes directos (1+2+3+4): |  |  |  | 34.09
Referencia y título de la norma | [5 empty] | Aplicabilidad(a) | Obligatoriedad(b) |  | Sistema(c)
EN 13163:2012+A1:2015 | [5 empty] | 1072020 | 1072020 |  | 1/3/4
Productos aislantes térmicos para aplicaciones en la edificación. Productos manufacturados de poliestireno expandido (EPS). Especificación.
(a) Fecha de aplicabilidad de la norma armonizada
(b) Fecha en que finaliza el período de coexistencia
(c) Sistema de evaluación y verificación de la constancia de las prestaciones