## Hoja 1
EAF010 | m² | Forjado de viguetas metálicas.
Forjado de 25 = 20+5 cm de canto, compuesto de: viguetas de acero laminado en caliente UNE-EN 10025 S275JR, en perfiles simples, IPE 100; bovedilla mecanizada de poliestireno expandido, 60x50x20 cm, para viguetas metálicas; capa de compresión de hormigón armado de 5 cm de espesor, realizada con hormigón HA-25/F/20/XC2 fabricado en central, y vertido con cubilote, volumen de hormigón 0,08 m³/m², acero UNE-EN 10080 B 500 S en zona de refuerzo de negativos, cuantía 1,8 kg/m³, y malla electrosoldada ME 15x30 Ø 5-5 B 500 T 6x2,20 UNE-EN 10080, como armadura de reparto; montaje y desmontaje del sistema de encofrado. El precio incluye la elaboración de la ferralla (corte, doblado y conformado de elementos) en taller industrial, el montaje en el lugar definitivo de su colocación en obra, las soldaduras, los cortes, los despuntes, las piezas especiales, los casquillos y los elementos auxiliares de montaje.
Código |  |  | Unidad | Descripción | Rendimiento |  |  | Precio unitario | Importe
1 |  |  |  | Materiales
mt08evm010 |  |  | m² | Sistema de encofrado parcial de madera, recuperable, para ejecución de macizados de apoyos en forjados de viguetas metálicas y bovedillas, debidamente apuntalado, amortizable en 50 usos, hasta 4,5 m de altura. | 0.1 |  |  | 25 | 2.5
mt07bpo030i |  |  | Ud | Bovedilla mecanizada de poliestireno expandido, 60x50x20 cm, para viguetas metálicas, UNE-EN 15037-4. Incluso piezas especiales. | 3 |  |  | 2.91 | 8.73
mt07ala010deb |  |  | kg | Acero laminado UNE-EN 10025 S275JR, en perfiles laminados en caliente, piezas simples, para aplicaciones estructurales, acabado con imprimación antioxidante. Trabajado y montado en taller, para colocar con uniones soldadas en obra. | 13.365 |  |  | 1.92 | 25.66
mt07aco010c |  |  | kg | Ferralla elaborada en taller industrial con acero en barras corrugadas, UNE-EN 10080 B 500 S, de varios diámetros. | 1.8 |  |  | 1.6 | 2.88
mt08var050 |  |  | kg | Alambre galvanizado para atar, de 1,30 mm de diámetro. | 0.018 |  |  | 1.5 | 0.03
mt07ame010c |  |  | m² | Malla electrosoldada ME 15x30 Ø 5-5 B 500 T 6x2,20 UNE-EN 10080. | 1.1 |  |  | 2.35 | 2.59
mt10haf010ctms |  |  | m³ | Hormigón HA-25/F/20/XC2, fabricado en central. | 0.08 |  |  | 92.2 | 7.38
[5 empty] | Subtotal materiales: |  |  |  | 49.77
2 |  |  |  | Equipo y maquinaria
mq08sol010 |  |  | h | Equipo de oxicorte, con acetileno como combustible y oxígeno como comburente. | 0.01 |  |  | 8.25 | 0.08
mq08sol020 |  |  | h | Equipo y elementos auxiliares para soldadura eléctrica. | 0.015 |  |  | 3.42 | 0.05
[5 empty] | Subtotal equipo y maquinaria: |  |  |  | 0.13
3 |  |  |  | Mano de obra
mo047 |  |  | h | Oficial 1ª montador de estructura metálica. | 0.177 |  |  | 23.03 | 4.08
mo094 |  |  | h | Ayudante montador de estructura metálica. | 0.177 |  |  | 21.86 | 3.87
mo044 |  |  | h | Oficial 1ª encofrador. | 0.058 |  |  | 23.03 | 1.34
mo091 |  |  | h | Ayudante encofrador. | 0.058 |  |  | 21.86 | 1.27
mo043 |  |  | h | Oficial 1ª ferrallista. | 0.041 |  |  | 23.03 | 0.94
mo090 |  |  | h | Ayudante ferrallista. | 0.041 |  |  | 21.86 | 0.9
mo045 |  |  | h | Oficial 1ª estructurista, en trabajos de puesta en obra del hormigón. | 0.026 |  |  | 23.03 | 0.6
mo092 |  |  | h | Ayudante estructurista, en trabajos de puesta en obra del hormigón. | 0.1 |  |  | 21.86 | 2.19
[5 empty] | Subtotal mano de obra: |  |  |  | 15.19
4 |  |  |  | Costes directos complementarios
|  |  | % | Costes directos complementarios | 2 |  |  | 65.09 | 1.3
Coste de mantenimiento decenal: 1,99€ en los primeros 10 años. |  |  |  |  | Costes directos (1+2+3+4): |  |  |  | 66.39
Referencia y título de la norma | [5 empty] | Aplicabilidad(a) | Obligatoriedad(b) |  | Sistema(c)
EN 15037-4:2010+A1:2013 | [5 empty] | 882014 | 882015 |  | 1/2+/3/4
Productos prefabricados de hormigón. Sistemas de forjado de vigueta y bovedilla. Parte 4: Bovedillas de poliestireno expandido.
EN 10025-1:2004 | [5 empty] | 192005 | 192006 |  | 2+
Productos laminados en caliente, de acero no aleado, para construcciones metálicas de uso general. Parte 1: Condiciones generales de suministro.
(a) Fecha de aplicabilidad de la norma armonizada
(b) Fecha en que finaliza el período de coexistencia
(c) Sistema de evaluación y verificación de la constancia de las prestaciones