## Hoja 1
EHR010 | m² | Forjado reticular con casetón perdido.
Forjado reticular de hormigón armado con casetón perdido, horizontal, con 15% de zonas macizas, con altura libre de planta de hasta 3 m, canto total 30 = 25+5 cm, realizado con hormigón HA-30/F/20/XD1 fabricado en central, y vertido con cubilote, volumen 0,174 m³/m², y acero UNE-EN 10080 B 500 S en zona de ábacos, nervios y zunchos, cuantía 19 kg/m²; nervios de hormigón "in situ" de 10 cm de espesor, intereje 80 cm; bloque de hormigón, 70x23x25 cm; capa de compresión de 5 cm de espesor, con armadura de reparto formada por malla electrosoldada ME 20x20 Ø 5-5 B 500 T 6x2,20 UNE-EN 10080; montaje y desmontaje de sistema de encofrado continuo, con acabado tipo industrial para revestir, formado por: superficie encofrante de tableros de madera tratada, reforzados con varillas y perfiles, amortizables en 25 usos; estructura soporte horizontal de sopandas metálicas y accesorios de montaje, amortizables en 150 usos y estructura soporte vertical de puntales metálicos, amortizables en 150 usos. Incluso alambre de atar, separadores, líquido desencofrante, para evitar la adherencia del hormigón al encofrado y agente filmógeno, para el curado de hormigones y morteros. El precio incluye la elaboración de la ferralla (corte, doblado y conformado de elementos) en taller industrial y el montaje en el lugar definitivo de su colocación en obra, pero no incluye los pilares.
Código |  | Unidad | Descripción |  | Rendimiento |  | Precio unitario | Importe
1 |  |  | Materiales
mt08eft030a |  | m² | Tablero de madera tratada, de 22 mm de espesor, reforzado con varillas y perfiles. |  | 0.044 |  | 45.5 | 2
mt08eva030 |  | m² | Estructura soporte para encofrado recuperable, compuesta de: sopandas metálicas y accesorios de montaje. |  | 0.007 |  | 102 | 0.71
mt50spa081a |  | Ud | Puntal metálico telescópico, de hasta 3 m de altura. |  | 0.027 |  | 19.25 | 0.52
mt08cim030b |  | m³ | Madera de pino. |  | 0.003 |  | 355.5 | 1.07
mt08var060 |  | kg | Puntas de acero de 20x100 mm. |  | 0.04 |  | 8.75 | 0.35
mt08dba010d |  | l | Agente desmoldeante, a base de aceites especiales, emulsionable en agua, para encofrados metálicos, fenólicos o de madera. |  | 0.03 |  | 1.8 | 0.05
mt07cho010l |  | Ud | Bloque de hormigón, 70x23x25 cm, para forjado reticular, según UNE-EN 13224. Incluso piezas especiales. |  | 4.244 |  | 1.78 | 7.55
mt07aco020g |  | Ud | Separador homologado para forjados reticulares. |  | 1.2 |  | 0.06 | 0.07
mt07aco010c |  | kg | Ferralla elaborada en taller industrial con acero en barras corrugadas, UNE-EN 10080 B 500 S, de varios diámetros. |  | 19 |  | 1.6 | 30.4
mt08var050 |  | kg | Alambre galvanizado para atar, de 1,30 mm de diámetro. |  | 0.152 |  | 1.5 | 0.23
mt07ame010d |  | m² | Malla electrosoldada ME 20x20 Ø 5-5 B 500 T 6x2,20 UNE-EN 10080. |  | 1.1 |  | 2.52 | 2.77
mt10haf010ftns |  | m³ | Hormigón HA-30/F/20/XD1, fabricado en central. |  | 0.183 |  | 97.6 | 17.86
mt08cur020a |  | l | Agente filmógeno, para el curado de hormigones y morteros. |  | 0.15 |  | 1.56 | 0.23
[5 empty] | Subtotal materiales: |  |  | 63.81
2 |  |  | Mano de obra
mo044 |  | h | Oficial 1ª encofrador. |  | 0.56 |  | 23.03 | 12.9
mo091 |  | h | Ayudante encofrador. |  | 0.55 |  | 21.86 | 12.02
mo043 |  | h | Oficial 1ª ferrallista. |  | 0.19 |  | 23.03 | 4.38
mo090 |  | h | Ayudante ferrallista. |  | 0.19 |  | 21.86 | 4.15
mo045 |  | h | Oficial 1ª estructurista, en trabajos de puesta en obra del hormigón. |  | 0.039 |  | 23.03 | 0.9
mo092 |  | h | Ayudante estructurista, en trabajos de puesta en obra del hormigón. |  | 0.158 |  | 21.86 | 3.45
[5 empty] | Subtotal mano de obra: |  |  | 37.8
3 |  |  | Costes directos complementarios
|  | % | Costes directos complementarios |  | 2 |  | 101.61 | 2.03
Coste de mantenimiento decenal: 5,18€ en los primeros 10 años. |  |  |  |  | Costes directos (1+2+3): |  |  | 103.64
Referencia y título de la norma |  |  |  | Aplicabilidad(a) |  | Obligatoriedad(b) |  | Sistema(c)
EN 13224:2011 |  |  |  | 182012 |  | 182013 |  | 2+
Productos prefabricados de hormigón. Elementos para forjados nervados.
(a) Fecha de aplicabilidad de la norma armonizada
(b) Fecha en que finaliza el período de coexistencia
(c) Sistema de evaluación y verificación de la constancia de las prestaciones