## Hoja 1
FCL030 | m | Dintel de fábrica de bloques de hormigón cara vista con armadura de tendel.
Dintel de 40 cm de espesor, realizado con dos hiladas de bloque CV de hormigón, lisos hidrófugos, color gris, 40x20x10 cm, recibidos con mortero de cemento industrial, color gris, M-5, suministrado a granel, con juntas horizontales y verticales de 10 mm de espesor, junta rehundida; con armadura de tendel prefabricada de acero galvanizado en caliente con recubrimiento de resina epoxi, de 3,7 mm de diámetro y de 100 mm de anchura; apeo mediante puntales y tablones de madera.
Código |  |  | Unidad | Descripción | Rendimiento |  |  | Precio unitario | Importe
1 |  |  |  | Materiales
mt03bhe010aae |  |  | Ud | Bloque CV de hormigón, liso hidrófugo, color gris, 40x20x10 cm, categoría II, resistencia normalizada R10 (10 N/mm²), densidad 1200 kg/m³; con el precio incrementado el 20% en concepto de piezas especiales: zunchos y medios. Según UNE-EN 771-3. | 5 |  |  | 0.7 | 3.5
mt08aaa010a |  |  | m³ | Agua. | 0.004 |  |  | 1.5 | 0.01
mt09mif010cb |  |  | t | Mortero industrial para albañilería, de cemento, color gris, categoría M-5 (resistencia a compresión 5 N/mm²), suministrado a granel, según UNE-EN 998-2. | 0.003 |  |  | 50.2 | 0.15
mt07aag010ech |  |  | m | Armadura de tendel prefabricada de acero galvanizado en caliente con recubrimiento de resina epoxi, de 3,7 mm de diámetro y 100 mm de anchura, con dispositivos de separación, geometría diseñada para permitir el solape y sistema de autocontrol del operario (SAO). Según UNE-EN 845-3. | 2 |  |  | 2.41 | 4.82
mt50spa050m |  |  | m³ | Tablón de madera de pino, dimensiones 20x7,2 cm. | 0.003 |  |  | 439.2 | 1.32
mt50spa101 |  |  | kg | Clavos de acero. | 0.05 |  |  | 1.87 | 0.09
mt50spb040a |  |  | m | Puntal de madera de pino, hasta 2,5 m de altura, diámetro 8/10 cm. | 0.067 |  |  | 1.66 | 0.11
[5 empty] | Subtotal materiales: |  |  |  | 10
2 |  |  |  | Equipo y maquinaria
mq06mms010 |  |  | h | Mezclador continuo con silo, para mortero industrial en seco, suministrado a granel. | 0.011 |  |  | 1.94 | 0.02
[5 empty] | Subtotal equipo y maquinaria: |  |  |  | 0.02
3 |  |  |  | Mano de obra
mo021 |  |  | h | Oficial 1ª construcción en trabajos de albañilería. | 0.237 |  |  | 22.13 | 5.24
mo114 |  |  | h | Peón ordinario construcción en trabajos de albañilería. | 0.13 |  |  | 20.78 | 2.7
[5 empty] | Subtotal mano de obra: |  |  |  | 7.94
4 |  |  |  | Costes directos complementarios
|  |  | % | Costes directos complementarios | 2 |  |  | 17.96 | 0.36
Coste de mantenimiento decenal: 0,55€ en los primeros 10 años. |  |  |  |  | Costes directos (1+2+3+4): |  |  |  | 18.32
Referencia y título de la norma | [5 empty] | Aplicabilidad(a) | Obligatoriedad(b) |  | Sistema(c)
EN 771-3:2011+A1:2015 | [5 empty] | 1062020 | 1062020 |  | 2+/4
Especificaciones de piezas para fábrica de albañilería. Parte 3: Bloques de hormigón (áridos densos y ligeros).
EN 998-2:2016 | [5 empty] | 1182020 | 1182020 |  | 2+/4
Especificaciones de los morteros para albañilería. Parte 2: Morteros para albañilería
EN 845-3:2013+A1:2016 | [5 empty] | 1032020 | 1032020 |  | 3
Especificación de componentes auxiliares para fábricas de albañilería. Parte 3: Armaduras de junta de tendel de malla de acero.
(a) Fecha de aplicabilidad de la norma armonizada
(b) Fecha en que finaliza el período de coexistencia
(c) Sistema de evaluación y verificación de la constancia de las prestaciones