## Hoja 1
FCX030 | m | Dintel de fábrica de ladrillos cerámicos cara vista con armadura de tendel.
Dintel de 10 cm de espesor, realizado con dos hiladas de ladrillos cerámicos cara vista perforados hidrofugados, color Salmón, acabado liso, 24x11,5x5 cm, recibidos con mortero de cemento industrial, color gris, M-5, suministrado a granel, con juntas horizontales y verticales de 10 mm de espesor, junta rehundida; con armadura de tendel prefabricada de acero galvanizado en caliente con recubrimiento de resina epoxi, de 3,7 mm de diámetro y de 100 mm de anchura; apeo mediante puntales y tablones de madera.
Código |  |  | Unidad | Descripción | Rendimiento |  |  | Precio unitario | Importe
1 |  |  |  | Materiales
mt05plt010bb |  |  | Ud | Ladrillo cerámico cara vista perforado hidrofugado, color Salmón, acabado liso, 24x11,5x5 cm, para uso en fábrica no protegida (pieza U), densidad 1700 kg/m³, según UNE-EN 771-1. | 8 |  |  | 0.25 | 2
mt08aaa010a |  |  | m³ | Agua. | 0.004 |  |  | 1.5 | 0.01
mt09mif010cb |  |  | t | Mortero industrial para albañilería, de cemento, color gris, categoría M-5 (resistencia a compresión 5 N/mm²), suministrado a granel, según UNE-EN 998-2. | 0.003 |  |  | 50.2 | 0.15
mt07aag010ech |  |  | m | Armadura de tendel prefabricada de acero galvanizado en caliente con recubrimiento de resina epoxi, de 3,7 mm de diámetro y 100 mm de anchura, con dispositivos de separación, geometría diseñada para permitir el solape y sistema de autocontrol del operario (SAO). Según UNE-EN 845-3. | 2 |  |  | 2.41 | 4.82
mt50spa050m |  |  | m³ | Tablón de madera de pino, dimensiones 20x7,2 cm. | 0.003 |  |  | 439.2 | 1.32
mt50spa101 |  |  | kg | Clavos de acero. | 0.05 |  |  | 1.87 | 0.09
mt50spb040a |  |  | m | Puntal de madera de pino, hasta 2,5 m de altura, diámetro 8/10 cm. | 0.067 |  |  | 1.66 | 0.11
[5 empty] | Subtotal materiales: |  |  |  | 8.5
2 |  |  |  | Equipo y maquinaria
mq06mms010 |  |  | h | Mezclador continuo con silo, para mortero industrial en seco, suministrado a granel. | 0.01 |  |  | 1.94 | 0.02
[5 empty] | Subtotal equipo y maquinaria: |  |  |  | 0.02
3 |  |  |  | Mano de obra
mo021 |  |  | h | Oficial 1ª construcción en trabajos de albañilería. | 0.145 |  |  | 22.13 | 3.21
mo114 |  |  | h | Peón ordinario construcción en trabajos de albañilería. | 0.099 |  |  | 20.78 | 2.06
[5 empty] | Subtotal mano de obra: |  |  |  | 5.27
4 |  |  |  | Costes directos complementarios
|  |  | % | Costes directos complementarios | 2 |  |  | 13.79 | 0.28
Coste de mantenimiento decenal: 0,42€ en los primeros 10 años. |  |  |  |  | Costes directos (1+2+3+4): |  |  |  | 14.07
Referencia y título de la norma | [5 empty] | Aplicabilidad(a) | Obligatoriedad(b) |  | Sistema(c)
EN 771-1:2011+A1:2015 | [5 empty] | 1062020 | 1062020 |  | 2+/4
Especificaciones de piezas para fábrica de albañilería. Parte 1: Piezas de arcilla cocida.
EN 998-2:2016 | [5 empty] | 1182020 | 1182020 |  | 2+/4
Especificaciones de los morteros para albañilería. Parte 2: Morteros para albañilería
EN 845-3:2013+A1:2016 | [5 empty] | 1032020 | 1032020 |  | 3
Especificación de componentes auxiliares para fábricas de albañilería. Parte 3: Armaduras de junta de tendel de malla de acero.
(a) Fecha de aplicabilidad de la norma armonizada
(b) Fecha en que finaliza el período de coexistencia
(c) Sistema de evaluación y verificación de la constancia de las prestaciones