## Hoja 1
FFR010 | m² |  | Hoja interior de fachada de dos hojas, de fábrica de ladrillo cerámico para revestir.
Hoja interior de fachada de dos hojas, de 7 cm de espesor, de fábrica de ladrillo cerámico hueco doble, para revestir, 33x16x7 cm, con juntas horizontales y verticales de 10 mm de espesor, recibida con mortero de cemento industrial, color gris, M-5, suministrado a granel. Dintel prefabricado, de hormigón armado, revestido con piezas cerámicas.
Código |  | Unidad |  | Descripción | Rendimiento |  |  | Precio unitario | Importe
1 |  |  |  | Materiales
mt04lvc010g |  | Ud |  | Ladrillo cerámico hueco doble, para revestir, 33x16x7 cm, para uso en fábrica protegida (pieza P), densidad 810 kg/m³, según UNE-EN 771-1. | 18 |  |  | 0.44 | 7.92
mt08aaa010a |  | m³ |  | Agua. | 0.004 |  |  | 1.5 | 0.01
mt09mif010cb |  | t |  | Mortero industrial para albañilería, de cemento, color gris, categoría M-5 (resistencia a compresión 5 N/mm²), suministrado a granel, según UNE-EN 998-2. | 0.012 |  |  | 50.2 | 0.6
mt20dce010i |  | m |  | Dintel prefabricado, de hormigón armado, revestido con piezas cerámicas, 6x7 cm. | 0.2 |  |  | 6.64 | 1.33
[5 empty] | Subtotal materiales: |  |  |  | 9.86
2 |  |  |  | Equipo y maquinaria
mq06mms010 |  | h |  | Mezclador continuo con silo, para mortero industrial en seco, suministrado a granel. | 0.045 |  |  | 1.94 | 0.09
[5 empty] | Subtotal equipo y maquinaria: |  |  |  | 0.09
3 |  |  |  | Mano de obra
mo021 |  | h |  | Oficial 1ª construcción en trabajos de albañilería. | 0.322 |  |  | 22.13 | 7.13
mo114 |  | h |  | Peón ordinario construcción en trabajos de albañilería. | 0.182 |  |  | 20.78 | 3.78
[5 empty] | Subtotal mano de obra: |  |  |  | 10.91
4 |  |  |  | Costes directos complementarios
|  | % |  | Costes directos complementarios | 3 |  |  | 20.86 | 0.63
Coste de mantenimiento decenal: 1,72€ en los primeros 10 años. |  |  |  |  | Costes directos (1+2+3+4): |  |  |  | 21.49
Referencia y título de la norma | [5 empty] | Aplicabilidad(a) | Obligatoriedad(b) |  | Sistema(c)
EN 771-1:2011+A1:2015 | [5 empty] | 1062020 | 1062020 |  | 2+/4
Especificaciones de piezas para fábrica de albañilería. Parte 1: Piezas de arcilla cocida.
EN 998-2:2016 | [5 empty] | 1182020 | 1182020 |  | 2+/4
Especificaciones de los morteros para albañilería. Parte 2: Morteros para albañilería
(a) Fecha de aplicabilidad de la norma armonizada
(b) Fecha en que finaliza el período de coexistencia
(c) Sistema de evaluación y verificación de la constancia de las prestaciones