## Hoja 1
ICE113 | m² |  | Sistema de calefacción y refrigeración por suelo radiante, con capa de mortero, "POLYTHERM".
Sistema de calefacción por suelo radiante Reversible Polytherm Tacker "POLYTHERM", formado por, banda autoadhesiva de espuma de polietileno, de 150x7 mm, panel liso, de poliestireno expandido (EPS), de 24 mm de espesor, 17 kg/m³ de densidad y 10000x1000 mm, revestido con velcro, tubo de polietileno resistente a la temperatura (PE-RT) con barrera de oxígeno (EVOH) recubrimiento exterior de polímero con micropartículas metálicas y una banda de velcro en espiral, Polytherm Evohflex Ris-Ras, de 15 mm de diámetro exterior y 1,5 mm de espesor, y mortero autonivelante, "POLYTHERM", CA - C20 - F4 según UNE-EN 13813, de 50 mm de espesor. Totalmente montado, conexionado y probado.
Código |  | Unidad |  | Descripción | Rendimiento |  |  | Precio unitario | Importe
1 |  |  |  | Materiales
mt38pol037a |  | m |  | Banda autoadhesiva de espuma de polietileno, de 150x7 mm, "POLYTHERM". | 0.6 |  |  | 0.9 | 0.54
mt17pol060a |  | m² |  | Panel liso, de poliestireno expandido (EPS), de 24 mm de espesor, 17 kg/m³ de densidad y 10000x1000 mm, revestido con velcro, modelo Pol Taker 24 "POLYTHERM", marcado con una cuadrícula de 6 cm, unión entre paneles mediante solape. | 1 |  |  | 8.77 | 8.77
mt17pol053a |  | Ud |  | Taco de plástico, de 60 mm de altura, para fijación al suelo de paneles, "POLYTHERM". | 1 |  |  | 0.33 | 0.33
mt37pol029a |  | m |  | Tubo de polietileno resistente a la temperatura (PE-RT) con barrera de oxígeno (EVOH) recubrimiento exterior de polímero con micropartículas metálicas y una banda de velcro en espiral, Polytherm Evohflex Ris-Ras "POLYTHERM", de 15 mm de diámetro exterior y 1,5 mm de espesor, según UNE-EN ISO 22391-2. | 16.667 |  |  | 1.29 | 21.5
mt38pol023a |  | Ud |  | Horquilla de plástico para fijación del tubo de 15 a 16 mm de diámetro a el panel, "POLYTHERM". | 7 |  |  | 0.08 | 0.56
mt09mal020a |  | m³ |  | Mortero autonivelante, CA - C20 - F4 según UNE-EN 13813, a base de sulfato cálcico, para espesores de 2,5 a 7,0 cm, usado en nivelación de pavimentos. | 0.05 |  |  | 259.96 | 13
mt08aaa010a |  | m³ |  | Agua. | 0.004 |  |  | 1.5 | 0.01
[5 empty] | Subtotal materiales: |  |  |  | 44.71
2 |  |  |  | Equipo y maquinaria
mq06pym020 |  | h |  | Mezcladora-bombeadora para morteros autonivelantes. | 0.05 |  |  | 10.91 | 0.55
[5 empty] | Subtotal equipo y maquinaria: |  |  |  | 0.55
3 |  |  |  | Mano de obra
mo004 |  | h |  | Oficial 1ª calefactor. | 0.67 |  |  | 22.74 | 15.24
mo103 |  | h |  | Ayudante calefactor. | 0.67 |  |  | 20.98 | 14.06
mo031 |  | h |  | Oficial 1ª aplicador de mortero autonivelante. | 0.05 |  |  | 22.13 | 1.11
mo069 |  | h |  | Ayudante aplicador de mortero autonivelante. | 0.05 |  |  | 21.02 | 1.05
[5 empty] | Subtotal mano de obra: |  |  |  | 31.46
4 |  |  |  | Costes directos complementarios
|  | % |  | Costes directos complementarios | 2 |  |  | 76.72 | 1.53
Coste de mantenimiento decenal: 3,91€ en los primeros 10 años. |  |  |  |  | Costes directos (1+2+3+4): |  |  |  | 78.25
Referencia y título de la norma | [5 empty] | Aplicabilidad(a) | Obligatoriedad(b) |  | Sistema(c)
EN 13813:2002 | [5 empty] | 182003 | 182004 |  | 1/3/4
Mortero para recrecidos y acabados de suelos. Propiedades y requisitos.
(a) Fecha de aplicabilidad de la norma armonizada
(b) Fecha en que finaliza el período de coexistencia
(c) Sistema de evaluación y verificación de la constancia de las prestaciones