## Hoja 1
NAV010 | m² |  | Sistema Veture de paneles prefabricados de aislamiento térmico por el exterior de fachadas.
Aislamiento térmico por el exterior de fachadas, con el sistema Veture, formado por paneles aislantes prefabricados compuestos de plaquetas cerámicas de gres, color marrón, unidas a un panel rígido de poliestireno extruido, de 30 mm de espesor, fijados los paneles prefabricados al paramento soporte con tacos de poliamida, tornillos de acero cincado y dispositivos auxiliares de fijación; sellado de juntas entre paneles prefabricados con adhesivo de caucho de silicona; colocación de plaquetas individuales de unión entre paneles prefabricados con adhesivo cementoso mejorado, C2 TE S2, según UNE-EN 12004, altamente deformable, con deslizamiento reducido y tiempo abierto ampliado, y rejuntado final de las plaquetas con mortero, tipo CG2. Incluso piezas especiales.
Código |  | Unidad |  | Descripción |  | Rendimiento |  | Precio unitario | Importe
1 |  |  |  | Materiales
mt12ppg010p |  | Ud |  | Panel prefabricado de 1240x600x48 mm, compuesto de plaquetas cerámicas de gres, según UNE-EN ISO 10545-11, color marrón, unidas a un panel rígido de poliestireno extruido, según UNE-EN 13164, de 30 mm de espesor, resistencia a compresión >= 300 kPa, resistencia térmica 0,9 m²K/W, conductividad térmica 0,034 W/(mK), Euroclase E de reacción al fuego, según UNE-EN 13501-1, incluso dispositivos auxiliares de fijación y plaquetas individuales. |  | 1.42 |  | 51.95 | 73.77
mt12ppg100a |  | Ud |  | Taco de poliamida y tornillo de acero cincado, de 8 mm de diámetro y 100 mm de longitud. |  | 7 |  | 0.29 | 2.03
mt12ppg110 |  | Ud |  | Cartucho de 310 cm³ de adhesivo de caucho de silicona. |  | 0.5 |  | 6.92 | 3.46
mt09mcp100j |  | kg |  | Adhesivo cementoso mejorado, C2 TE S2, según UNE-EN 12004, altamente deformable, con deslizamiento reducido y tiempo abierto ampliado, color blanco, de un solo componente a base de cemento de alta resistencia, áridos seleccionados, aditivos y resinas sintéticas, para la colocación en capa fina de todo tipo de piezas cerámicas en paramentos verticales exteriores y pavimentos exteriores. |  | 8 |  | 1.28 | 10.24
mt09mcr100a |  | kg |  | Mortero, tipo CG2, según UNE-EN 13888, para juntas de 5 a 30 mm, compuesto por cementos de alta resistencia, áridos seleccionados, pigmentos y aditivos específicos. |  | 8.5 |  | 1.09 | 9.27
[6 empty] | Subtotal materiales: |  |  | 98.77
2 |  |  |  | Mano de obra
mo052 |  | h |  | Oficial 1ª montador de sistemas de fachadas prefabricadas. |  | 0.5 |  | 22.74 | 11.37
mo099 |  | h |  | Ayudante montador de sistemas de fachadas prefabricadas. |  | 0.5 |  | 21.02 | 10.51
[6 empty] | Subtotal mano de obra: |  |  | 21.88
3 |  |  |  | Costes directos complementarios
|  | % |  | Costes directos complementarios |  | 2 |  | 120.65 | 2.41
Coste de mantenimiento decenal: 8,12€ en los primeros 10 años. | [5 empty] | Costes directos (1+2+3): |  |  | 123.06
Referencia y título de la norma |  |  |  |  | Aplicabilidad(a) |  | Obligatoriedad(b) |  | Sistema(c)
EN 13164:2012+A1:2015 |  |  |  |  | 1072020 |  | 1072020 |  | 1/3/4
Productos aislantes térmicos para aplicaciones en la edificación. Productos manufacturados de poliestireno extruido (XPS). Especificación.
EN 12004:2007+A1:2012 |  |  |  |  | 142013 |  | 172013 |  | 3
Adhesivos para baldosas cerámicas. Requisitos, evaluación de la conformidad, clasificación y designación.
(a) Fecha de aplicabilidad de la norma armonizada
(b) Fecha en que finaliza el período de coexistencia
(c) Sistema de evaluación y verificación de la constancia de las prestaciones