## Hoja 1
QAB011 | m² | Cubierta plana transitable, no ventilada, con solado fijo, tipo convencional, para tráfico peatonal privado. Impermeabilización con láminas asfálticas, tipo monocapa mejorada.
Cubierta plana transitable, no ventilada, con solado fijo, tipo convencional, pendiente del 1% al 5%, para tráfico peatonal privado. FORMACIÓN DE PENDIENTES: mediante encintado de limatesas, limahoyas y juntas con maestras de ladrillo cerámico hueco doble y capa de arcilla expandida, vertida en seco y consolidada en su superficie con lechada de cemento, proporcionando una resistencia a compresión de 1 MPa y con una conductividad térmica de 0,087 W/(mK), con espesor medio de 10 cm; con capa de regularización de mortero de cemento, industrial, M-5 de 4 cm de espesor, acabado fratasado; AISLAMIENTO TÉRMICO: panel rígido de lana mineral hidrofugada; CAPA SEPARADORA BAJO CAPA DE REFUERZO: geotextil no tejido compuesto por fibras de poliéster unidas por agujeteado, (150 g/m²); CAPA DE REFUERZO: mortero de cemento CEM II/B-P 32,5 N tipo M-10 de 4 cm de espesor; IMPERMEABILIZACIÓN: tipo monocapa, adherida, formada por una lámina de betún modificado con elastómero SBS, LBM(SBS)-40-FP, mejorada con una lámina de betún aditivado con plastómero APP, LA-30-FP, totalmente adheridas con soplete; CAPA SEPARADORA BAJO PROTECCIÓN: geotextil no tejido compuesto por fibras de poliéster unidas por agujeteado, (200 g/m²); CAPA DE PROTECCIÓN: pavimento de baldosas cerámicas de gres rústico, 20x20 cm colocadas en capa fina con adhesivo cementoso de fraguado normal, C1 sin ninguna característica adicional, color gris, sobre una capa de regularización de mortero de cemento, industrial, M-5, de 4 cm de espesor, rejuntadas con mortero de juntas cementoso mejorado, con absorción de agua reducida y resistencia elevada a la abrasión tipo CG 2 W A, color blanco, para juntas de 2 a 15 mm. Incluso crucetas de PVC. El precio no incluye la ejecución y el sellado de las juntas ni la ejecución de remates en los encuentros con paramentos y desagües.
Código |  |  | Unidad | Descripción |  | Rendimiento |  | Precio unitario | Importe
1 |  |  |  | Materiales
mt04lvc010c |  |  | Ud | Ladrillo cerámico hueco doble, para revestir, 24x11,5x9 cm, para uso en fábrica protegida (pieza P), densidad 780 kg/m³, según UNE-EN 771-1. |  | 3 |  | 0.29 | 0.87
mt01arl030a |  |  | m³ | Arcilla expandida, suministrada en sacos, según UNE-EN 13055-1. |  | 0.1 |  | 144.49 | 14.45
mt09lec020b |  |  | m³ | Lechada de cemento CEM II/B-P 32,5 N 1/3. |  | 0.01 |  | 112.6 | 1.13
mt16pea020b |  |  | m² | Panel rígido de poliestireno expandido, según UNE-EN 13163, mecanizado lateral recto, de 20 mm de espesor, resistencia térmica 0,55 m²K/W, conductividad térmica 0,036 W/(mK), para junta de dilatación. |  | 0.01 |  | 1.34 | 0.01
mt08aaa010a |  |  | m³ | Agua. |  | 0.027 |  | 1.5 | 0.04
mt09mif010ca |  |  | t | Mortero industrial para albañilería, de cemento, color gris, categoría M-5 (resistencia a compresión 5 N/mm²), suministrado en sacos, según UNE-EN 998-2. |  | 0.15 |  | 53.48 | 8.02
mt16lrc010aa |  |  | m² | Panel rígido de lana mineral hidrofugada, según UNE-EN 13162, de 40 mm de espesor, resistencia térmica >= 1,05 m²K/W, conductividad térmica 0,038 W/(mK), Euroclase A1 de reacción al fuego según UNE-EN 13501-1. |  | 1.05 |  | 17.64 | 18.52
mt14gsa020bc |  |  | m² | Geotextil no tejido compuesto por fibras de poliéster unidas por agujeteado, con una resistencia a la tracción longitudinal de 1,88 kN/m, una resistencia a la tracción transversal de 1,49 kN/m, una apertura de cono al ensayo de perforación dinámica según UNE-EN ISO 13433 inferior a 40 mm, resistencia CBR a punzonamiento 0,3 kN y una masa superficial de 150 g/m², según UNE-EN 13252. |  | 1.05 |  | 0.68 | 0.71
mt09mor010e |  |  | m³ | Mortero de cemento CEM II/B-P 32,5 N tipo M-10, confeccionado en obra con 380 kg/m³ de cemento y una proporción en volumen 1/4. |  | 0.04 |  | 133.3 | 5.33
mt14lba010g |  |  | m² | Lámina de betún modificado con elastómero SBS, LBM(SBS)-40-FP, de 3,5 mm de espesor, masa nominal 4 kg/m², con armadura de fieltro de poliéster no tejido de 160 g/m², de superficie no protegida. Según UNE-EN 13707. |  | 1.1 |  | 6.93 | 7.62
mt14lad010e |  |  | m² | Lámina de betún aditivado con plastómero APP, LA-30-FP, de 2,5 mm de espesor, masa nominal 3 kg/m², con armadura de film de polietileno de 95 g/m², de superficie no protegida. Según UNE-EN 13707. |  | 1.1 |  | 4.95 | 5.45
mt14gsa020ce |  |  | m² | Geotextil no tejido compuesto por fibras de poliéster unidas por agujeteado, con una resistencia a la tracción longitudinal de 1,63 kN/m, una resistencia a la tracción transversal de 2,08 kN/m, una apertura de cono al ensayo de perforación dinámica según UNE-EN ISO 13433 inferior a 27 mm, resistencia CBR a punzonamiento 0,4 kN y una masa superficial de 200 g/m², según UNE-EN 13252. |  | 1.05 |  | 0.93 | 0.98
mt09mcr021g |  |  | kg | Adhesivo cementoso de fraguado normal, C1, según UNE-EN 12004, color gris. |  | 4 |  | 0.35 | 1.4
mt18bcr010he800 |  |  | m² | Baldosa cerámica de gres rústico, 20x20 cm, 8,00€/m², capacidad de absorción de agua 3%<=E<6%, grupo AII, según UNE-EN 14411, resistencia al deslizamiento Rd>45 según UNE-EN 16165, resbaladicidad clase 3 según CTE. |  | 1.05 |  | 8 | 8.4
mt18acc050b |  |  | Ud | Crucetas de PVC para separación entre 3 y 15 mm. |  | 14 |  | 0.03 | 0.42
mt18rcr010a300 |  |  | m | Rodapié cerámico de gres rústico, de 7 cm de anchura, 3,00€/m. |  | 0.4 |  | 3 | 1.2
mt09mcp020fE |  |  | kg | Mortero de juntas cementoso mejorado, con absorción de agua reducida y resistencia elevada a la abrasión, tipo CG2 W A, según UNE-EN 13888, color blanco, para juntas de 2 a 15 mm, a base de cemento de alta resistencia, cuarzo, aditivos especiales, pigmentos y resinas sintéticas, para rejuntado de todo tipo de piezas cerámicas. |  | 0.05 |  | 0.78 | 0.04
[6 empty] | Subtotal materiales: |  |  | 74.59
2 |  |  |  | Mano de obra
mo020 |  |  | h | Oficial 1ª construcción. |  | 0.09 |  | 22.13 | 1.99
mo113 |  |  | h | Peón ordinario construcción. |  | 0.69 |  | 20.78 | 14.34
mo029 |  |  | h | Oficial 1ª aplicador de láminas impermeabilizantes. |  | 0.14 |  | 22.13 | 3.1
mo067 |  |  | h | Ayudante aplicador de láminas impermeabilizantes. |  | 0.14 |  | 21.02 | 2.94
mo054 |  |  | h | Oficial 1ª montador de aislamientos. |  | 0.05 |  | 22.74 | 1.14
mo101 |  |  | h | Ayudante montador de aislamientos. |  | 0.05 |  | 21.02 | 1.05
mo023 |  |  | h | Oficial 1ª solador. |  | 0.4 |  | 22.13 | 8.85
mo061 |  |  | h | Ayudante solador. |  | 0.2 |  | 21.02 | 4.2
[6 empty] | Subtotal mano de obra: |  |  | 37.61
3 |  |  |  | Costes directos complementarios
|  |  | % | Costes directos complementarios |  | 2 |  | 112.2 | 2.24
Coste de mantenimiento decenal: 30,21€ en los primeros 10 años. | [5 empty] | Costes directos (1+2+3): |  |  | 114.44
Referencia y título de la norma |  |  |  |  | Aplicabilidad(a) |  | Obligatoriedad(b) |  | Sistema(c)
EN 771-1:2011+A1:2015 |  |  |  |  | 1062020 |  | 1062020 |  | 2+/4
Especificaciones de piezas para fábrica de albañilería. Parte 1: Piezas de arcilla cocida.
EN 13055-1:2002 |  |  |  |  | 132003 |  | 162004 |  | 2+/4
Áridos ligeros. Parte 1: Áridos ligeros para hormigón, mortero e inyectado.
EN 13055-1:2002/AC:2004 |  |  |  |  | 112010 |  | 112010
EN 13163:2012+A1:2015 |  |  |  |  | 1072020 |  | 1072020 |  | 1/3/4
Productos aislantes térmicos para aplicaciones en la edificación. Productos manufacturados de poliestireno expandido (EPS). Especificación.
EN 998-2:2016 |  |  |  |  | 1182020 |  | 1182020 |  | 2+/4
Especificaciones de los morteros para albañilería. Parte 2: Morteros para albañilería
EN 13162:2012+A1:2015 |  |  |  |  | 1072020 |  | 1072020 |  | 1/3/4
Productos aislantes térmicos para aplicaciones en la edificación. Productos manufacturados de lana mineral (MW). Especificación.
EN 13252:2016 |  |  |  |  | 1032020 |  | 1032020 |  | 2+/4
Geotextiles y productos relacionados. Características requeridas para su uso en sistemas de drenaje.
EN 13707:2004+A2:2009 |  |  |  |  | 142010 |  | 1102010 |  | 1/2+/3/4
Láminas flexibles para la impermeabilización. Láminas bituminosas con armadura para impermeabilización de cubiertas. Definiciones y características.
EN 12004:2007+A1:2012 |  |  |  |  | 142013 |  | 172013 |  | 3
Adhesivos para baldosas cerámicas. Requisitos, evaluación de la conformidad, clasificación y designación.
EN 14411:2012 |  |  |  |  | 172013 |  | 172014 |  | 1/3/4
Baldosas cerámicas. Definiciones, clasificación, características, evaluación de la conformidad y marcado.
(a) Fecha de aplicabilidad de la norma armonizada
(b) Fecha en que finaliza el período de coexistencia
(c) Sistema de evaluación y verificación de la constancia de las prestaciones