## Hoja 1
RSR030 | m² |  | Pavimento continuo de microcemento, sistema Paviland ARQ "GRUPO PUMA".
Pavimento continuo de microcemento, de 6 mm de espesor, realizado sobre superficie no absorbente, apto para superficies decorativas en locales públicos. IMPRIMACIÓN: Paviland ARQ Primer "GRUPO PUMA", sin diluir. CAPA BASE: mortero polimérico bicomponente Paviland ARQ Base "GRUPO PUMA", de 2 mm de espesor, (4 kg/m²) y malla de fibra de vidrio antiálcalis Paviland ARQ Malla "GRUPO PUMA", de 65 g/m² de masa superficial. CAPA DECORATIVA: microcemento bicomponente Paviland ARQ Acabado "GRUPO PUMA" con pigmento Paviland ARQ Color "GRUPO PUMA", color Rojo Coral, de 2 mm de espesor, (3,7 kg/m²). CAPA DE SELLADO: imprimación, Paviland ARQ Resina "GRUPO PUMA" y una mano de sellador de poliuretano alifático de dos componentes Paviland ARQ Barniz "GRUPO PUMA", sin disolventes, acabado brillante. El precio no incluye la superficie soporte.
Código |  | Unidad |  | Descripción | Rendimiento | Precio unitario | Importe
1 |  |  |  | Materiales
mt28mcg010a |  | kg |  | Imprimación monocomponente Paviland ARQ Primer "GRUPO PUMA", a base de resinas acrílicas y cargas minerales, para aplicar con brocha o rodillo, para regularizar la porosidad y mejorar la adherencia de los soportes absorbentes y no absorbentes. | 0.138 | 4.91 | 0.68
mt28mcg030a |  | m² |  | Malla de fibra de vidrio antiálcalis Paviland ARQ Malla "GRUPO PUMA", de 65 g/m² de masa superficial, para armar morteros. | 1.05 | 1.5 | 1.58
mt28mcg020a |  | kg |  | Mortero polimérico bicomponente Paviland ARQ Base "GRUPO PUMA", a base de ligantes hidráulicos, resinas sintéticas, áridos y aditivos, como capa base, para aplicar con espátula o llana. | 4 | 2.18 | 8.72
mt28mcg040a |  | kg |  | Microcemento bicomponente Paviland ARQ Acabado "GRUPO PUMA", a base de ligantes hidráulicos, resinas sintéticas y aditivos, como capa decorativa, para aplicar con llana. | 3.7 | 4.84 | 17.91
mt28mcg050j |  | kg |  | Pigmento Paviland ARQ Color "GRUPO PUMA", color Rojo Coral, para la coloración en masa de color Rojo Coral de microcemento. | 0.5 | 19 | 9.5
mt08aaa010a |  | m³ |  | Agua. | 0.004 | 1.5 | 0.01
mt28mcg060a |  | l |  | Imprimación, Paviland ARQ Resina "GRUPO PUMA", para aplicar con brocha, especialmente indicada para la posterior aplicación de Paviland ARQ Barniz "GRUPO PUMA". | 0.075 | 25.54 | 1.92
mt28mcg070a |  | l |  | Sellador de poliuretano alifático de dos componentes Paviland ARQ Barniz "GRUPO PUMA", sin disolventes, acabado brillante, para aplicar con brocha. | 0.085 | 25.24 | 2.15
[5 empty] | Subtotal materiales: |  | 42.47
2 |  |  |  | Mano de obra
mo020 |  | h |  | Oficial 1ª construcción. | 0.7 | 22.13 | 15.49
mo113 |  | h |  | Peón ordinario construcción. | 1.25 | 20.78 | 25.98
[5 empty] | Subtotal mano de obra: |  | 41.47
3 |  |  |  | Costes directos complementarios
|  | % |  | Costes directos complementarios | 2 | 83.94 | 1.68
Coste de mantenimiento decenal: 23,72€ en los primeros 10 años. |  |  |  |  | Costes directos (1+2+3): |  | 85.62