## Hoja 1
UDH010 | m² | Pavimento continuo de hormigón tratado superficialmente con endurecedor o colorante, uso deportivo.
Pavimento continuo exterior para pista deportiva, de 10 cm de espesor, de hormigón con adición de fibras, realizado con hormigón HM-35/B/20/X0+XA3 fabricado en central y vertido desde camión con un contenido de fibras sin función estructural, fibras de vidrio resistentes a los álcalis (AR) de 2 kg/m³, extendido y vibrado manual mediante regla vibrante; tratado superficialmente con imprimación reguladora de la absorción; capa de rodadura de 3 a 4 mm de espesor de mortero de cemento CEM I/45 R con áridos silíceos y aditivos, con un rendimiento aproximado de 1 kg/m², con acabado fratasado mecánico; capa de acabado con pintura plástica a base de resinas acrílicas puras en emulsión acuosa, color rojo. Incluso panel de poliestireno expandido de 3 cm de espesor, para la ejecución de juntas de dilatación. El precio no incluye la base de la solera.
Código |  | Unidad | Descripción | Rendimiento | Precio unitario | Importe
1 |  |  | Materiales
mt10hmf010sUb |  | m³ | Hormigón HM-35/B/20/X0+XA3, fabricado en central, con cemento SR. | 0.105 | 123.73 | 12.99
mt08fic020b |  | kg | Fibras de vidrio resistentes a los álcalis (AR), con un contenido mínimo de zirconio del 17,1%, de 13 mm de longitud y 13,5 micras de diámetro, con 100 filamentos por hebra unidos entre sí mediante adhesivo, límite elástico 74000 N/mm², resistencia a tracción 1620 MPa, para prevenir fisuras por retracción en elementos de hormigón, según UNE-EN 15422. | 0.2 | 8.73 | 1.75
mt09moc005b |  | kg | Imprimación reguladora de la absorción, para la fijación de soportes disgregables y mejorar la adherencia de los soportes absorbentes. | 0.2 | 7.97 | 1.59
mt47adh020 |  | m² | Revestimiento continuo constituido por aglomerado de cuarzo, cemento y colorante, de 3 a 4 mm de espesor, para acabado superficial de pavimento de pista deportiva. | 1 | 5.67 | 5.67
mt27pdj010f |  | l | Pintura plástica, acabado satinado, a base de resinas acrílicas puras emulsionadas en agua, color rojo, flexible, dura, resistente al agua y a la intemperie, para aplicar con brocha, rodillo o pistola, sin diluir. | 0.356 | 12.28 | 4.37
mt47adh022 |  | m | Poliestireno expandido en juntas de dilatación de pavimentos continuos de hormigón. | 0.18 | 0.33 | 0.06
mt15bas030b |  | Ud | Cartucho de masilla elastómera monocomponente a base de poliuretano, de color gris, de 600 ml, tipo F-25 HM según UNE-EN ISO 11600, de alta adherencia y de endurecimiento rápido, con elevadas propiedades elásticas, resistencia a la intemperie, al envejecimiento y a los rayos UV, apta para estar en contacto con agua potable, dureza Shore A aproximada de 35 y alargamiento en rotura > 600%, según UNE-EN ISO 11600. | 0.6 | 6.38 | 3.83
|  |  |  | Subtotal materiales: |  | 30.26
2 |  |  | Equipo y maquinaria
mq04dua020b |  | h | Dumper de descarga frontal de 2 t de carga útil. | 0.019 | 10.38 | 0.2
mq06vib020 |  | h | Regla vibrante de 3 m. | 0.016 | 5.23 | 0.08
mq06fra010 |  | h | Fratasadora mecánica de hormigón. | 0.555 | 5.68 | 3.15
mq06cor020 |  | h | Equipo para corte de juntas en soleras de hormigón. | 0.1 | 10.64 | 1.06
|  |  |  | Subtotal equipo y maquinaria: |  | 4.49
3 |  |  | Mano de obra
mo041 |  | h | Oficial 1ª construcción de obra civil. | 0.21 | 22.13 | 4.65
mo087 |  | h | Ayudante construcción de obra civil. | 0.31 | 21.02 | 6.52
mo038 |  | h | Oficial 1ª pintor. | 0.15 | 22.13 | 3.32
mo076 |  | h | Ayudante pintor. | 0.15 | 21.02 | 3.15
|  |  |  | Subtotal mano de obra: |  | 17.64
4 |  |  | Costes directos complementarios
|  | % | Costes directos complementarios | 2 | 52.39 | 1.05
Coste de mantenimiento decenal: 13,36€ en los primeros 10 años. |  |  |  | Costes directos (1+2+3+4): |  | 53.44