## Hoja 1
UXA020 | m² |  | Pavimento de adoquines de hormigón.
Pavimento de adoquines de hormigón, en exteriores, realizado sobre firme con tráfico de categoría C0 (arterias principales con gran afluencia de tráfico, paradas de autobuses, estaciones de servicio, etc., 50 a 149 vehículos pesados por día) y categoría de explanada E1 (5 <= CBR < 10), compuesto por subbase flexible de zahorra natural, de 25 cm de espesor, con extendido y compactado al 95% del Proctor Modificado y base flexible de zahorra artificial, de 25 cm de espesor, con extendido y compactado al 100% del Proctor Modificado, mediante la colocación flexible, con un grado de complejidad del aparejo bajo, de adoquines monocapa de hormigón, cuyas características técnicas cumplen la UNE-EN 1338, formato rectangular, 200x100x100 mm, acabado superficial liso, color gris, sobre una capa de arena de granulometría comprendida entre 0,5 y 5 mm, dejando entre ellos una junta de separación de entre 2 y 3 mm, para su posterior rejuntado con arena natural, fina y seca, de 2 mm de tamaño máximo; y vibrado del pavimento con bandeja vibrante de guiado manual.
Código |  | Unidad |  | Descripción | Rendimiento |  |  | Precio unitario | Importe
1 |  |  |  | Materiales
mt01zah010a |  | t |  | Zahorra natural caliza. | 0.288 |  |  | 10 | 2.88
mt01zah010c |  | t |  | Zahorra artificial caliza. | 0.288 |  |  | 10.2 | 2.94
mt01arp021c |  | m³ |  | Arena de granulometría comprendida entre 0,5 y 5 mm, no conteniendo más de un 3% de materia orgánica y arcilla. Se tendrá en cuenta lo especificado en UNE 83115 sobre la friabilidad y en UNE-EN 1097-2 sobre la resistencia a la fragmentación de la arena. | 0.055 |  |  | 24 | 1.32
mt18aph020e |  | Ud |  | Adoquín monocapa de hormigón, formato rectangular, 200x100x100 mm, acabado superficial liso, color gris, cuyas características técnicas cumplen la UNE-EN 1338 y una serie de propiedades predeterminadas: coeficiente de absorción de agua <= 6%; resistencia de rotura (splitting test) >= 3,6 MPa; carga de rotura >= 250 N/mm de la longitud de rotura; resistencia al desgaste por abrasión <= 23 mm y resistencia al deslizamiento/resbalamiento (índice USRV) > 60. | 52.5 |  |  | 0.49 | 25.73
mt01arp020a |  | kg |  | Arena natural, fina y seca, de 2 mm de tamaño máximo, exenta de sales perjudiciales, presentada en sacos. | 1 |  |  | 0.35 | 0.35
[5 empty] | Subtotal materiales: |  |  |  | 33.22
2 |  |  |  | Equipo y maquinaria
mq01mot010b |  | h |  | Motoniveladora de 154 kW. | 0.018 |  |  | 83.88 | 1.51
mq02rov010i |  | h |  | Compactador monocilíndrico vibrante autopropulsado, de 129 kW, de 16,2 t, anchura de trabajo 213,4 cm. | 0.024 |  |  | 69.78 | 1.67
mq02cia020j |  | h |  | Camión cisterna, de 8 m³ de capacidad. | 0.013 |  |  | 118.9 | 1.55
mq02rod010a |  | h |  | Bandeja vibrante de guiado manual, de 170 kg, anchura de trabajo 50 cm, reversible. | 0.3 |  |  | 4.76 | 1.43
[5 empty] | Subtotal equipo y maquinaria: |  |  |  | 6.16
3 |  |  |  | Mano de obra
mo041 |  | h |  | Oficial 1ª construcción de obra civil. | 0.25 |  |  | 22.13 | 5.53
mo087 |  | h |  | Ayudante construcción de obra civil. | 0.29 |  |  | 21.02 | 6.1
[5 empty] | Subtotal mano de obra: |  |  |  | 11.63
4 |  |  |  | Costes directos complementarios
|  | % |  | Costes directos complementarios | 2 |  |  | 51.01 | 1.02
Coste de mantenimiento decenal: 2,60€ en los primeros 10 años. |  |  |  |  | Costes directos (1+2+3+4): |  |  |  | 52.03
Referencia y título de la norma | [5 empty] | Aplicabilidad(a) | Obligatoriedad(b) |  | Sistema(c)
EN 1338:2003 | [5 empty] | 132004 | 132005 |  | 4
Adoquines de hormigón. Especificaciones y métodos de ensayo.
EN 1338:2003/AC:2006 | [5 empty] | 112007 | 112007
(a) Fecha de aplicabilidad de la norma armonizada
(b) Fecha en que finaliza el período de coexistencia
(c) Sistema de evaluación y verificación de la constancia de las prestaciones