## Hoja 1
EMY240 | Ud |  | Reparación de elemento de forjado de madera, mediante prótesis de madera y armadura.
Reparación de extremo de vigueta de forjado de madera, eliminando la zona deteriorada y colocando una prótesis de 10x15x20 cm de madera aserrada de abeto (Abies alba), acabado cepillado, para aplicaciones estructurales, calidad estructural S10 según DIN 4074, clase resistente C24 según UNE-EN 338 y UNE-EN 1912 y protección frente a agentes bióticos que se corresponde con la clase de penetración NP2 (3 mm en las caras laterales de la albura) según UNE-EN 351-1, adherida a la madera sana mediante resina epoxi, libre de estireno. Unión de la prótesis y el resto de la madera sana mediante 2 barras corrugadas de fibra de vidrio reforzada con resina de poliéster, de 0,2 m de longitud cada una y 12 mm de diámetro, alojadas en taladros realizados en la prótesis y la madera sana, y relleno de los taladros con la misma resina. Montaje y desmontaje de apeo.
Código |  | Unidad |  | Descripción | Rendimiento | Precio unitario | Importe
1 |  |  |  | Materiales
mt08ema050b |  | m³ |  | Madera para encofrar, de 26 mm de espesor. | 0.006 | 385 | 2.31
mt08var050 |  | kg |  | Alambre galvanizado para atar, de 1,30 mm de diámetro. | 0.1 | 1.5 | 0.15
mt08var060 |  | kg |  | Puntas de acero de 20x100 mm. | 0.05 | 8.75 | 0.44
mt08dba010d |  | l |  | Agente desmoldeante, a base de aceites especiales, emulsionable en agua, para encofrados metálicos, fenólicos o de madera. | 0.03 | 1.8 | 0.05
mt50spa050m |  | m³ |  | Tablón de madera de pino, dimensiones 20x7,2 cm. | 0.001 | 439.2 | 0.44
mt50spa101 |  | kg |  | Clavos de acero. | 0.134 | 1.87 | 0.25
mt50spa081a |  | Ud |  | Puntal metálico telescópico, de hasta 3 m de altura. | 0.014 | 19.25 | 0.27
mt26reh100k |  | Ud |  | Cartucho de 400 ml de resina epoxi, libre de estireno, de dos componentes, con dosificador y boquilla de mezcla automática, para anclajes estructurales verticales y horizontales. | 0.314 | 22.67 | 7.12
mt07mee014fa |  | m³ |  | Madera aserrada de abeto (Abies alba), acabado cepillado, para aplicaciones estructurales, calidad estructural S10 según DIN 4074, clase resistente C24 según UNE-EN 338 y UNE-EN 1912 y protección frente a agentes bióticos que se corresponde con la clase de penetración NP2 (3 mm en las caras laterales de la albura) según UNE-EN 351-1, trabajada en taller. | 0.003 | 601.7 | 1.81
mt07cef010f |  | m |  | Barra corrugada de fibra de vidrio reforzada con resina de poliéster, de 12 mm de diámetro, con superficie arenada como mejora de la adherencia, para armado y refuerzo estructural. | 0.4 | 8.93 | 3.57
[5 empty] | Subtotal materiales: |  | 16.41
2 |  |  |  | Equipo y maquinaria
mq09sie010 |  | h |  | Motosierra a gasolina, de 50 cm de espada y 2 kW de potencia. | 0.063 | 3.36 | 0.21
[5 empty] | Subtotal equipo y maquinaria: |  | 0.21
3 |  |  |  | Mano de obra
mo020 |  | h |  | Oficial 1ª construcción. | 0.172 | 22.13 | 3.81
mo112 |  | h |  | Peón especializado construcción. | 0.129 | 21.12 | 2.72
mo058 |  | h |  | Ayudante carpintero. | 0.266 | 21.15 | 5.63
mo113 |  | h |  | Peón ordinario construcción. | 0.266 | 20.78 | 5.53
[5 empty] | Subtotal mano de obra: |  | 17.69
4 |  |  |  | Costes directos complementarios
|  | % |  | Costes directos complementarios | 2 | 34.31 | 0.69
Coste de mantenimiento decenal: 1,40€ en los primeros 10 años. |  |  |  |  | Costes directos (1+2+3+4): |  | 35