## Hoja 1
NAF010 | m² | Aislamiento térmico por el interior de la hoja exterior, en fachada de doble hoja de fábrica cara vista.
Aislamiento térmico por el interior de la hoja exterior, en fachada de doble hoja de fábrica cara vista, con panel rígido de poliestireno extruido, de superficie lisa y mecanizado lateral machihembrado, de 40 mm de espesor, resistencia a compresión >= 250 kPa, resistencia térmica 1,2 m²K/W, conductividad térmica 0,033 W/(mK). Colocación en obra: a tope, con pelladas de adhesivo cementoso.
Código |  | Unidad | Descripción |  | Rendimiento |  | Precio unitario | Importe
1 |  |  | Materiales
mt16aaa040b |  | kg | Adhesivo cementoso para fijación de paneles aislantes, en paramentos verticales. |  | 1 |  | 0.45 | 0.45
mt16pxa010dae |  | m² | Panel rígido de poliestireno extruido, según UNE-EN 13164, de superficie lisa y mecanizado lateral machihembrado, de 40 mm de espesor, resistencia a compresión >= 250 kPa, resistencia térmica 1,2 m²K/W, conductividad térmica 0,033 W/(mK), Euroclase E de reacción al fuego según UNE-EN 13501-1, con código de designación XPS-EN 13164-T1-CS(10/Y)250-DLT(2)5-DS(70,90)-WL(T)0,7-TR100. |  | 1.05 |  | 7.74 | 8.13
[5 empty] | Subtotal materiales: |  |  | 8.58
2 |  |  | Mano de obra
mo054 |  | h | Oficial 1ª montador de aislamientos. |  | 0.055 |  | 22.74 | 1.25
mo101 |  | h | Ayudante montador de aislamientos. |  | 0.055 |  | 21.02 | 1.16
[5 empty] | Subtotal mano de obra: |  |  | 2.41
3 |  |  | Costes directos complementarios
|  | % | Costes directos complementarios |  | 2 |  | 10.99 | 0.22
Coste de mantenimiento decenal: 0,22€ en los primeros 10 años. |  |  |  |  | Costes directos (1+2+3): |  |  | 11.21
Referencia y título de la norma |  |  |  | Aplicabilidad(a) |  | Obligatoriedad(b) |  | Sistema(c)
EN 13164:2012+A1:2015 |  |  |  | 1072020 |  | 1072020 |  | 1/3/4
Productos aislantes térmicos para aplicaciones en la edificación. Productos manufacturados de poliestireno extruido (XPS). Especificación.
(a) Fecha de aplicabilidad de la norma armonizada
(b) Fecha en que finaliza el período de coexistencia
(c) Sistema de evaluación y verificación de la constancia de las prestaciones